## Home page自動計算Program
2022-03-01
塩酸溶解ガス容量法 ガスメーター法及び水量換算法の表計算ソフトによる計算
（一社）日本アルミニウム協会 アルミニウムドロス委員会
鉄鋼用アルミニウムドロスJIS原案作成委員会
委員長 南波正敏
今回改正される鉄鋼用アルミニウムドロス分析方法JIS G2404 2022の解説に紙数の関係で記載できなかった詳細部分を，日本アルミニウム協会の
御厚意によりホームページに掲載する。
JIS G2404 2022の本文中の5.4.7.3に記載の「5.4.7.3 換算係数F1の計算」，「5.4.8.2 ガスメーター法による計算」及び「5.4.8.3 水量換算法の計算」
をエクセルを用いて簡単に計算する方法の一例を紹介する。
ガスメーター法及び水量換算法のいずれも，基準物質（アルミ箔又はアルミ粉末）の塩酸との反応水素ガス量を基準として，アルミドロスの塩酸
との反応ガス量との比率を基に金属アルミニウム含有率を計算する方法である。
しかし，測定時の基準物質の試料はかりとり量とアルミニウムドロス試料のはかりとり量が異なるガスメーター法では単純な比較はできない。
水量換算法では基準物質もアルミドロス試料もいずれも1ｇであるので比の計算で求めることは可能だが，分析精度は落ちる。
1 | 理論的アプローチを簡単に述べる。
アルミニウムと塩酸との反応水素ガスの発生量の理論値は計算で求める事が出来る，また同じ量のアルミニウムの塩酸との反応による実際の
測定値の絶対値は異なるが，比率は一定である。この両者の比率を換算係数と定義し，F1と書く。
この理論発生ガス量と実発生量との比率，即ち，換算係数はアルミニウムドロスの場合においても成り立つ。
① アルミニウムが塩酸溶解により発生した水素ガスの実測値をV1（L）とすると，理論水素ガス量
をV01 とすると，換算係数 F1 は式(1) で表される。
② アルミニウムと塩酸の化学反応式は
2Al+6HCl=2AlCl3+3H2
またアルミニウムのモル質量は：アルミニウムの mol質量は 26.98(g/mol) であるから，1molのアルミニウムから発生するH2ガス量は3/2 molであり，
気体1mol の体積は標準状態で 22.4(ℓ/mol) であるから，アルミニウム1ｇが塩酸と反応して発生する水素ガス発生量は
である。
③ 基準物質の純度をP0 %（質量分率），基準物質はかりとり量をW1（g），発生水素ガス温度をt1（℃）とした場合は，t1（℃）での理論水素ガス量V01は，式(2)で表される。
またF1は，式(1)により式(2)をV1で除した式（3）で表される。
④ 換算係数F1はアルミニウムの塩酸反応から生じる水素ガスの理論計算値と実測値との比率であるから，アルミドロスの場合でも含有金属アルミニウムの
反応水素ガスの理論計算値と実測値との関係においても成り立ち且つ等しい。
従って，式(3)において発生水素ガス量測定値V1の代わりにアルミドロスからの水素ガス発生量 VGに置き換え，V01をアルミドロスの理論ガス量V02に置き換えても成立する。
更に基準物質の純度P0［％(質量分率)］をアルミニウムドロス中の金属アルミニウム含有率P［％(質量分率)］に，発生水素ガス温度t1をt2にそれぞれ置き換えた式(4)も成り立つ。
⑤ 式(3)の各ファクターは既知の数字であるからF1を計算できる。
式(4)も同様に，アルミニウム含有率P以外はすべて測定値であるから，式(4)を未知数Pについて変形・整理すると式(5)を得る。
|  | ここで | P : | 試料中の金属アルミニウム含有率［％（質量分率）］
|  |  | V2 : | アルミニウムドロス試料の塩酸溶解時の発生水素ガス量（ℓ)
|  |  | W2 ： | アルミニウムドロス試料のはかりとり量(g)
|  |  | t2 ： | 塩酸溶解時の発生ガス温度(℃)
|  |  | F1 ： | 式(3)で計算した，基準物質の測定から得られた換算係数
|  |  | W1 ： | 基準物質のはかりとり量(g)
|  |  | P0 ： | 基準物質の純度［％（質量分率）］
|  |  | V1 : | 基準物質の塩酸溶解時の発生水素ガス量（ℓ)
|  |  | t1 ： | 基準物資の塩酸溶解時の発生ガス温度(℃)
以上から，求めるアルミニウムドロス試料の金属アルミニウム含有率Pが得られる。
式(5) を計算するのは面倒の様に感じるが，パソコンのアプリケーションソフトOfficeのExcel を使えば簡単に自動計算できるので，その一例を以下に示す。
2 | Excel での計算方法
1) | ガスメーター法の計算例
① 手順 1：測定方法はJIS G2404 2022の本文中の5.4.6.1 による。
表 1 記載の測定項目を，基準物質と測定対象のアルミニウムドロスのについて測定する。測定回数はそれぞれ3回以上とする。
表 1 ガスメーター法で使用する測定項目
|  | 項目 | 基準物質の秤取り量 | 基準物質の発生ガス温度 | 基準物質の純度 | 基準物質のガス流量 | アルミドロス試料の重量 | アルミドロスの発生ガス温度 | アルミドロスの発生ガス流量
|  | 単位 | g | ℃ | ％ | ℓ | g | ℃ | ℓ
|  | 記号 | W1 | t1 | P0 | V1 | W2 | t2 | V2
② 手順 2 基準物質の測定値から換算係数 F1 を計算する
| a) | 表２の計算プログラム表に基準物質の測定値 W1，t1，P0,及びガスメーターの測定前の読みと測定後の読みをそれぞれ記入する。これでF1の数値が表示される。
| b) | アルミドロスの測定値 W2，t2, 及びガスメーターの測定前の読みと測定後の読みをそれぞれ記入する
| c) | これで計算は終了，求めるアルミドロスの金属アルミニウム含有率が3回測定の平均値として表示される。また標準偏差値もその右の欄に表示される。
③ 数値の記入方法の説明
表 2 Excel 計算プログラム表の記入方法と内容説明
|  | 基準物質のデータ | [8 empty] | アルミドロスの試料のデータ
| サンプル名 | 日付 | 試料重量g | ガス温度℃ |  | Al純度 P0 % | ガスメーター目盛り | ガスメーター目盛り | ガス流量 ℓ | 換算係数 | 試料重量 g | ガス温度℃ |  | ガスメーター目盛り | ガスメーター目盛り | ガス流量 ℓ | Al含有量 ％ | 標準偏差
|  |  | W1 | t1 | F01 | P0 | 測定前 | 測定後 | V1 | F1 | W2 | ｔ2 | F02 | 測定前 | 測定後 | V2 | P1 | σ
|  |  | 基準物質の試料重量 | 発生ガスの測定温度 | 1+t1/273 | 99.4 | 測定前のガスメーターの表示 | 測定後のガスメーターの表示 | 測定前後の差即ちガス流量 | F1=(W1×F01×P0×1.2461)/V1 | アルミドロスの試料重量 | 発生ガスの測定温度 | 1+t2/273 | 測定前のガスメーターの表示 | 測定後のガスメーターの表示 | 測定前後の差即ちガス流量 | Al含有量％ | 偏差
[5 empty] | 1+t1/273 | 99.4 | [6 empty] | 1+t2/273 |  |  |  | Al含有量％ | 偏差
[5 empty] | 1+t1/273 | 99.4 | [6 empty] | 1+t2/273 |  |  |  | Al含有量％ | 偏差
| 平均値 | [8 empty] | 平均値 | 平均値 | [5 empty] | 平均値 ％ | 標準偏差
④ 表3 の各セルに，表2に示す内容の測定値を記入すれば，金属アルミニウム含有率が自動計算される。
表 3 Excel 計算プログラム表
|  | 基準物質のデータ | [8 empty] | アルミドロスの試料のデータ
| サンプル名 | 日付 | 試料重量g | ガス温度℃ |  | Al純度 P0 % | ガスメーター目盛り | ガスメーター目盛り | ガス流量 ℓ | 換算係数 | 試料重量 g | ガス温度℃ |  | ガスメーター目盛り | ガスメーター目盛り | ガス流量 ℓ | Al含有量 ％ | 標準偏差
|  |  | W1 | t1 | F01 | P0 | 測定前 | 測定後 | V1 | F1 | W2 | ｔ2 | F02 | 測定前 | 測定後 | V2 | P1 | σ
[5 empty] | 1 | 99.4 |  |  | 0 | #DIV/0! |  |  | 1 |  |  | 0 | #DIV/0! | #DIV/0!
[5 empty] | 1 | 99.4 |  |  | 0 | #DIV/0! |  |  | 1 |  |  | 0 | #DIV/0! | #DIV/0!
[5 empty] | 1 | 99.4 |  |  | 0 | #DIV/0! |  |  | 1 |  |  | 0 | #DIV/0! | #DIV/0!
| 平均値 | [8 empty] | #DIV/0! | #DIV/0! | [5 empty] | #DIV/0! | #DIV/0!
[5 empty] | 1 | 99.4 |  |  | 0 | #DIV/0! |  |  | 1 |  |  | 0 | #DIV/0! | #DIV/0!
[5 empty] | 1 | 99.4 |  |  | 0 | #DIV/0! |  |  | 1 |  |  | 0 | #DIV/0! | #DIV/0!
[5 empty] | 1 | 99.4 |  |  | 0 | #DIV/0! |  |  | 1 |  |  | 0 | #DIV/0! | #DIV/0!
| 平均値 | [8 empty] | #DIV/0! | #DIV/0! | [5 empty] | #DIV/0! | #DIV/0!
⑤ 以下表４に計算例を示す。同一のサンプルから日付を変えて試料を調製して分析したものであるが，再現性は高いことが示されている。
表４ 計算例
|  | 基準物質のデータ | [8 empty] | アルミドロスの試料のデータ
| サンプル名 | 日付 | 試料重量g | ガス温度℃ |  | Al純度 P0 % | ガスメーター目盛り | ガスメーター目盛り | ガス流量 ℓ | 換算係数 | 試料重量 g | ガス温度℃ |  | ガスメーター目盛り | ガスメーター目盛り | ガス流量 ℓ | Al含有量 ％ | 標準偏差
|  |  | W1 | t1 | F01 | P0 | 測定前 | 測定後 | V1 | F1 | W2 | ｔ2 | F02 | 測定前 | 測定後 | V2 | P1 | σ
| F-1 | 2022-03-03 | 1.004 | 21.2 | 1.077656 | 99.4 | 94.978 | 96.407 | 1.429 | 0.9378228 | 3.005 | 21.9 | 1.08022 | 99.32 | 101.465 | 2.145 | 49.73198 | -0.3299579
| F-1 | 2022-03-03 | 1.004 | 21.5 | 1.078755 | 99.4 | 96.41 | 97.858 | 1.448 | 0.9264609 | 3.005 | 22.5 | 1.082418 | 101.466 | 103.584 | 2.118 | 48.41255 | 0.9894679
| F-1 | 2022-03-03 | 1.007 | 21.7 | 1.079487 | 99.4 | 97.858 | 99.319 | 1.461 | 0.9215863 | 3.005 | 22 | 1.080586 | 103.585 | 105.783 | 2.198 | 50.06153 | -0.65951
| 平均値 | 2022-03-03 | [7 empty] | 0.9286233 | 3.005 | [5 empty] | 49.40202 | 0.8726031
| F-1 | 2022-08-04 | 1 | 26.5 | 1.09707 | 99.4 | 9.367 | 10.868 | 1.501 | 0.9053005 | 3.006 | 26.7 | 1.097802 | 13.888 | 16.106 | 2.218 | 48.82986 | 0.2770028
| F-1 | 2022-08-04 | 1.001 | 26.5 | 1.09707 | 99.4 | 10.868 | 12.377 | 1.509 | 0.9014015 | 3.001 | 26.8 | 1.098168 | 16.106 | 18.329 | 2.223 | 48.79407 | 0.3127951
| F-1 | 2022-08-04 | 1.006 | 26.5 | 1.09707 | 99.4 | 12.377 | 13.888 | 1.511 | 0.904705 | 3.002 | 26.8 | 1.098168 | 18.329 | 20.558 | 2.229 | 49.08871 | 0.01815311
| 平均値 | 2022-08-04 | [7 empty] | 0.9038023 | 3.003 | [5 empty] | 49.10686 | 0.6041874
2) | 水量換算法の計算
① 手順 1：測定方法はJIS G2404 2022の本文中の5.4.6.2 による。
表 ５ 記載の測定項目を，基準物質と測定対象のアルミニウムドロスのについて測定する。測定回数はそれぞれ3回以上とする。
注１：水量換算法の発生ガスによる吐出量即ちガス発生量は，日本アルミニウム協会のホームページに掲載の「水量換算法の原理と測定操作」に記載の式 (4)
に示されているように，発生ガスに基づく吐出量は全吐出量から自然流出量を引いたものであるから，
基準物質の吐出量即ちガス発生量V1は:V1=V1T－Nof ，
アルミドロスの吐出量即ちガス発生量V2 は：V2=V2T－Nof となる。
注２：自然流出量の測定方法は上記日本アルミニウム協会のホームページに掲載の「水量換算法の原理と測定操作」に詳しく記載されている。
注３：自然流出量は数か月間に亘る各種気象条件での10回以上の平均値をもってNofとしても良い。（上記ホームページ，操作方法２の箇条⓫）
表５水量換算法で使用する測定項目
|  | 項目 | 基準物質の試料重量 | 室温 | 基準物質の純度 | 基準物質の全吐出量 | 自然流出量 | 基準物質の吐出量 V1=V1T-Nof |  | アルミドロス試料重量 | 室温 | アルミドロスの全吐出量 |  | 自然流出量 | アルミドロスの吐出量 V2=V2T-Nof
|  | 単位 | g | ℃ | ％ | ℓ | ℓ | ℓ |  | g | ℃ | ℓ |  | ℓ | ℓ
|  | 記号 | W1 | t1 | P0 | V1T | Nof | V1 |  | W2 | t2 | V2T |  | Nof | V2
② 手順 2 基準物質の測定値から換算係数 F1 を計算する
| a) | 表７の計算プログラム表に基準物質の測定値 W1，t1，P0，及びガス発生時の吐出量をメスシリンダーで読取り，同様に自然流出量を読み取り，それぞれ該当するセル
に記入する。これでF1が計算され数値が表示される。
| b) | アルミドロスの測定値 W2, t2, 及び吐出量，自然流出量をそれぞれのセルに記入する。
注：自然流出量は測定器具毎に数値が異なる。また測定時の温度，気圧の影響も受けるが，同一装置でのある程度の期間の平均値で代用しても，大きな誤差にはならない。
自然流出量にある一定の期間の平均値を用いる件については日本アルミニウム協会ホームページ掲載の「水量換算法の原理と測定操作」の操作２を参照のこと。
| c) | これで，求めるアルミドロスの金属アルミニウム含有率が3回測定の平均値として表示される。また標準偏差値もその右の欄に表示される。
③ 記入するセルの説明
表 ６ Excel 計算プログラム表の各々のセル内容の説明
|  | 基準物質のデータ | [8 empty] | アルミドロスの試料のデータ
| サンプル名 | 日付 | 試料重量g | ガス温度℃ |  | Al純度 P0 % | メスシリンダー測定値 | メスシリンダー測定値 | 基準物質の吐出量 | 換算係数 | 試料重量 g | ガス温度℃ |  | メスシリンダー測定値 | メスシリンダー測定値 | ドロスの吐出量 | Al含有量 ％ | 標準偏差
|  |  | W1 | t1 | F01 | P0 | V1T | Nof | V1 | F1 | W2 | ｔ2 | F02 | V2T | Nof | V2 | P1 | σ
|  |  | 基準物質の試料重量 | 室温の測定温度 | 1+t1/273 | 99.4 | ガス発生時の吐出量 | ガス発生が無い状態での吐出量 | V1=V1T－Nof | F1=(W1×F01×P0×1.2461)/V1 | アルミドロスの試料重量 | 発生ガスの測定温度 | 1+t2/273 | ガス発生時の吐出量 | ガス発生が無い状態での吐出量 | V2=V2T－Nof | Al含有量％ | 偏差
[5 empty] | 1+t1/273 | 99.4 | [6 empty] | 1+t2/273 |  |  |  | Al含有量％ | 偏差
[5 empty] | 1+t1/273 | 99.4 | [6 empty] | 1+t2/273 |  |  |  | Al含有量％ | 偏差
| 平均値 | [8 empty] | 平均値 | 平均値 | [5 empty] | 平均値 ％ | 標準偏差
④ 表７の各セルに，表５に示す内容の測定値を記入すれば，金属アルミニウム含有率が自動計算される。
表 ７ Excel 計算プログラム表
| サンプル名 | 測定日 | 試料重量 g | 室温℃ |  | Al純度 P0 % | 全吐出 量ℓ | 自然流出量ℓ | 基準物質の吐出量 ℓ | 換算係数 | 試料重量 g | 室温℃ |  | 全吐出 量ℓ | 自然流出量ℓ | ドロスの吐出量 ℓ | Al含有量％ | 偏差・標準偏差
|  |  | W1 | t1 | F01 | P0 | V1T | Nof | V1 | F1 | W2 | ｔ2 | F02 | V2T | Nof | V2 | P2 | σ
[5 empty] | 1 | 99.4 |  |  | 0 | #DIV/0! |  |  | 1 |  |  | 0 | #DIV/0! | #DIV/0!
[5 empty] | 1 | 99.4 |  |  | 0 | #DIV/0! |  |  | 1 |  |  | 0 | #DIV/0! | #DIV/0!
[5 empty] | 1 | 99.4 |  |  | 0 | #DIV/0! |  |  | 1 |  |  | 0 | #DIV/0! | #DIV/0!
| 平均値 | [7 empty] | 0 | #DIV/0! | [6 empty] | #DIV/0! | #DIV/0!
⑤ 以下に計算例を示す。
表８ 計算例
| サンプル名 | 測定日 | 試料重量 g | 室温℃ |  | Al純度 P0 % | 全吐出 量ℓ | 自然流出量ℓ | 基準物質の吐出量 ℓ | 換算係数 | 試料重量 g | 室温℃ |  | 全吐出 量ℓ | 自然流出量ℓ | ドロスの吐出量 ℓ | Al含有量％ | 偏差・標準偏差
|  |  | W1 | t1 | F01 | P0 | V1T | Nof | V1 | F1 | W2 | ｔ2 | F02 | V2T | Nof | V2 | P2 | σ
| F-2 | 2022-03-17 | 1.006 | 22.3 | 1.081685 | 99.4 | 1.575 | 0.092 | 1.483 | 0.9088598 | 1 | 22.6 | 1.082784 | 0.96 | 0.092 | 0.868 | 57.45629 | -0.6641568
| F-2 | 2022-03-17 | 1.007 | 22.6 | 1.082784 | 99.4 | 1.585 | 0.092 | 1.493 | 0.9045878 | 1 | 22.6 | 1.082784 | 0.925 | 0.092 | 0.833 | 54.48654 | 2.305597
| F-2 | 2022-03-17 | 1.007 | 22.4 | 1.082051 | 99.4 | 1.585 | 0.092 | 1.493 | 0.9039758 | 1.003 | 22 | 1.080586 | 0.955 | 0.092 | 0.863 | 58.43358 | -1.64144
| 平均値 |  | 1.006667 | [5 empty] | 1.489667 | 0.9058078 | 1.001 |  |  |  |  | 0.8546667 | 56.79214 | 2.055627
| 合金No1. | 2022-04-14 | 1.005 | 21.2 | 1.077656 | 99.4 | 1.585 | 0.083 | 1.502 | 0.8931315 | 1.002 | 19.5 | 1.071429 | 0.48 | 0.099 | 0.381 | 25.5342 | 0.2071297
| 合金No1. | 2022-04-14 | 1.005 | 21.2 | 1.077656 | 99.4 | 1.6 | 0.08 | 1.52 | 0.882555 | 1.003 | 19.5 | 1.071429 | 0.47 | 0.082 | 0.388 | 25.48008 | 0.2612441
| 合金No1. | 2022-04-14 | 1.004 | 21.1 | 1.077289 | 99.4 | 1.555 | 0.09 | 1.465 | 0.9144664 | 1 | 19.5 | 1.071429 | 0.48 | 0.083 | 0.397 | 26.2097 | -0.4683739
| 平均値 |  | 1.004667 | [5 empty] | 1.495667 | 0.8967176 | 1.001667 |  |  |  |  | 0.3886667 | 25.74133 | 0.4065251
| 合金No2 | 2022-05-12 | 1.002 | 24.4 | 1.089377 | 99.4 | 1.6 | 0.092 | 1.508 | 0.8965695 | 1.003 | 21.7 | 1.079487 | 0.63 | 0.092 | 0.538 | 35.75132 | -0.3150015
| 合金No2 | 2022-05-12 | 1.006 | 21.4 | 1.078388 | 99.4 | 1.62 | 0.092 | 1.528 | 0.8794053 | 1.002 | 21.8 | 1.079853 | 0.635 | 0.096 | 0.539 | 35.15519 | 0.2811222
| 合金No2 | 2022-05-12 | 1.004 | 21.7 | 1.079487 | 99.4 | 1.615 | 0.092 | 1.523 | 0.8814356 | 1.001 | 21.8 | 1.079853 | 0.635 | 0.094 | 0.541 | 35.40244 | 0.03387937
| 平均値 |  | 1.004 | [5 empty] | 1.519667 |  | 1.002 |  |  |  |  | 0.5393333 | 35.43632 | 0.2995025
３) | 水量換算法の簡易計算
前出のホームページ「水量換算法の原理と測定操作」中で，式(12)として水量換算法の更に簡易な計算方法についての記述がある。
使用する式は下式で，99.4は基準物質の純度99.4〔%(質量分率)〕 の意味で，pが求めるアルミドロスの金属アルミニウム含有率〔%(質量分率)〕である。
表 9 簡易計算プログラム表
[5 empty] | サンプル名 | 測定日 | 基準物質の吐出量 ℓ | ドロスの吐出量 ℓ | Al含有量％
[7 empty] | V1 | V2 | P2
#DIV/0!
表 10 簡易計算の例
[5 empty] | サンプル名 | 測定日 | 基準物質の吐出量 ℓ | ドロスの吐出量 ℓ | 式（6）による簡易計算％ | 式(5)による水量換算法計算結果 % | ガスメーター法の結果 % | 亜鉛逆滴定法 ％
[7 empty] | V1 | V2 | P | P | P | P
[5 empty] | F-2 | 2022-03-17 | 1.489667 | 0.8546667 | 57.02878 | 57.4 | 56.7 | 56.5
[5 empty] | E-1 | 2021-01-13 | 1.507 | 0.681 | 44.91798 | 44.5 | 49.4 | 49.3
[5 empty] | C-2 | 2021-01-07 | 1.507 | 0.781 | 51.51387 | 53.9 | 53.8 | 53.2
[5 empty] | B-1 | 2021-01-07 | 1.507 | 0.711 | 46.89675 | 46.9 | 48.1 | 48.5
[5 empty] | 合金No1. | 2022-04-14 | 1.519667 | 0.3886667 | 25.42233 | 26.1 | 26.3 | 24.3
[5 empty] | 合金No2 | 2022-05-12 | 1.519667 | 0.5393333 | 35.2773 | 35.5 | 36.5
表 10の簡易計算の結果は式(6) によるものであるが，式（5）による計算結果である 表 ８ の計算結果と比べるとあまり遜色のないことが判る。
ガスメーター法の結果とは異なる場合があるが，これは分析期日が異なるので，分析試料のサンプリング誤差の可能性もある。
謝辞
今回の調査に多大の御協力を頂いた，小川アルミ工業株式会社及び株式会社加藤工業所，並びに分析サンプルをご提供頂いた，日本アルミニウム協会，
日本アルミニウム合金協会，日本アルミドロス協議会の会員企業様に厚く御礼申し上げます。
以上